{"text_format":"1","workbook":"xlsx","n_sheets":6,"sheets":["Диаграмма1","Диаграмма2","Диаграмма3","Лист1","Заключение","Заключение телеметрия"],"not_rendered":{"charts":6,"images":3,"macros":1,"external_links":0,"defined_names":3,"comments":0,"pivot_tables":0},"unopened":[{"sheet":"Диаграмма1","index":0,"reason":"not_a_worksheet"},{"sheet":"Диаграмма2","index":1,"reason":"not_a_worksheet"},{"sheet":"Диаграмма3","index":2,"reason":"not_a_worksheet"}],"bounds":{"document_bytes":16777216,"sheet_cells":100000,"rows_first":2000,"rows_last":500,"rows_between":2000,"halvings":0,"cell_chars":16384,"cell_head_chars":4096},"cells_cut":0,"cells_raw":0,"read":"whole","date_system":"1900"}

{"sheet":"Лист1","index":3,"n_rows":4,"n_cols":8,"rows_kept":4,"cut":false,"hidden":false,"merged":[]}
[null,"Наименование оборудования","№","Дата дефектоскопии","Дата выдачи УЗД"," годен",null,"Вид работ"]
[null,111,"1","2024-12-01","2024-12-01"," годен",null,"ВИК,УЗК,ПВК"]
["+",123,"2","2024-12-01","2024-12-04"," годен",null,"ВИК,УЗК,ПВК"]
[null,1234,"3","2024-12-01","2024-12-01"," годен",null,"ВИК,УЗК,ПВК"]

{"sheet":"Заключение","index":4,"n_rows":29,"n_cols":30,"rows_kept":29,"cut":false,"hidden":false,"merged":[[19,14,19,17],[22,17,22,26],[21,1,21,4],[9,1,17,10],[26,1,26,4],[13,19,21,28]]}
[null,null,"                                               ООО НПП «БУРИНТЕХ»"]
[null,null,"                                                    Участок технической диагностики и неразрушающего контроля"]
[]
[null,null,"                                                ЗАКЛЮЧЕНИЕ"]
[null,null,"                                           по результатам контроля качества "]
[null,null,"                                               бурового инструмента"]
[]
[null,"Г.Нефтеюганск",null,null,"28 мая 2025г."]
[null,null,null,null,null,null,null,null,null,null,null,null,null,null,null,null,null,"Начальник лаборатории ТД, Н иРК                                       К.А. Асеев"]
[null,"Контроль  проводился:\n-Ультразвуковым дефектоскопом A1212 Master  зав. №4143038 (Свидетельство о поверке №С-АБ/24-02-2025/411905150 до 23.02.2026г.) эхо-методом основного металла и участка основной плоскости присоединительной резьбы, прямым преобразователем А541S-SM №816138 и наклонными призмами ABWM-5T 30°; 45° STEEL, частотой – 5,0 МГц. Технология контроля и оценка качества согласно ТИ 50783875.25002.00012.\n-Визуальный и измерительный в соответствии с требованиями МР ЦРБИ 01-2014.                                                   -Капиллярный контроль методом цветной дефектоскопии проводился набором  дефектоскопических материалов: Пенетрант Sherwin DP-55 партии PL211000334-1 годен до 02.2026г; Очиститель HELLING U 87 партии R40045/02/2022 годен до 02.2026г; Проявитель Sherwin D-100 партии PL230300665-1 годен до 05.2027г. по  II  классу чувствительности согласно ТИ50783875.25002.00013; ГОСТ18442."]
[]
[]
[]
[]
[]
[null,null,null,null,null,null,null,null,null,null,null,null,null,null,null,"Видеоэндоскоп."]
[]
[null,null,null,null,null,null,null,null,null,null,null,"По результатам ВИК; D-муфта 114,5мм, D-нипель 113,1мм; Это менее допустимого диаметра D-116,0мм согласно «МР-ЦР 21-2019 от 17.01.2019г»"]
[null,"Наименование оборудования","№ оборудования","результаты контроля","Дополнительные \nсведения\n"]
[null,null,null,"  годен ",null,null,null,null,null,null,null,null,null,null," \nЗаключение: Внутренних и поверхностных  дефектов типа нарушения сплошности материала не выявлено.\n"]
[]
[null," \nЗаключение: Внутренних и поверхностных  дефектов типа нарушения сплошности материала не выявлено.\n",null,null,null,null,null,null,null,null,null,null,null,null,null,null,null,null,null,null,null,null,null,null,null,null,null,null,null,"Начальник лаборатории ТД, Н иРК                  "]
[null,"Дефектоскопист: ",null,null,"             Дьяков А.В.",null,null,null,null,null,null,null,null,null,null,null,null," \nПо результатам ВИК; D-муфта 114,5мм, D-нипель 113,1мм; Это менее допустимого диаметра D-116,0мм согласно «МР-ЦР 21-2019 от 17.01.2019г»"]
[null,"(квалификационное удостоверение НОАП-0042-3947 до 10.2027)    ",null," "]
[]
[null,null,null," ",null,null,null,null,null,null,null,null,null,null,null,null,null,null,null,null,null,"Начальник лаборатории ТД, Н иРК                  "]
[null,null,null,null,null,null,null,null,null,null,null,null,null,null,null,null,null,null,"Промыв внутренней поверхности."]
[]
[null,null,null,null,null,null,null,null," "]

{"sheet":"Заключение телеметрия","index":5,"n_rows":29,"n_cols":30,"rows_kept":29,"cut":false,"hidden":false,"merged":[[26,1,26,4],[9,1,17,10],[13,19,21,28],[19,14,19,17],[21,1,21,4],[22,17,22,26]]}
[null,null,"                                               ООО НПП «БУРИНТЕХ»"]
[null,null,"                                                    Участок технической диагностики и неразрушающего контроля"]
[]
[null,null,"                                                ЗАКЛЮЧЕНИЕ"]
[null,null,"                                           по результатам контроля качества "]
[null,null,"                                               бурового инструмента"]
[]
[null,"Г.Нефтеюганск",null,null,"11 июня 2025г."]
[null,null,null,null,null,null,null,null,null,null,null,null,null,null,null,null,null,"Начальник лаборатории ТД, Н иРК                                       К.А. Асеев"]
[null,"Контроль  проводился:\n-Ультразвуковым дефектоскопом A1212 Master  зав. №4143038 (Свидетельство о поверке №С-АБ/24-02-2025/411905150 до 23.02.2026г.) эхо-методом основного металла и участка основной плоскости присоединительной резьбы, прямым преобразователем А541S-SM №816138 и наклонными призмами ABWM-5T 30°; 45° STEEL, частотой – 5,0 МГц. Технология контроля и оценка качества согласно ТИ 50783875.25002.00012.\n-Визуальный и измерительный в соответствии с требованиями МР ЦРБИ 01-2014,  МР ЦР 21-2019                                                                                                                                                                -Капиллярный контроль методом цветной дефектоскопии проводился набором  дефектоскопических материалов: Пенетрант Sherwin DP-55 партии PL211000334-1 годен до 02.2026г; Очиститель HELLING U 87 партии R40045/02/2022 годен до 02.2026г; Проявитель Sherwin D-100 партии PL230300665-1 годен до 05.2027г. по  II  классу чувствительности согласно ТИ50783875.25002.00013; ГОСТ18442."]
[]
[]
[]
[]
[]
[null,null,null,null,null,null,null,null,null,null,null,null,null,null,null,"Видеоэндоскоп."]
[]
[null,null,null,null,null,null,null,null,null,null,null,"По результатам ВИК; D-муфта 114,5мм, D-нипель 113,1мм; Это менее допустимого диаметра D-116,0мм согласно «МР-ЦР 21-2019 от 17.01.2019г»"]
[null,"Наименование оборудования","№ оборудования","результаты контроля","Дополнительные \nсведения\n"]
[null,null,null,"  годен ",null,null,null,null,null,null,null,null,null,null," \nЗаключение: Внутренних и поверхностных  дефектов типа нарушения сплошности материала не выявлено.\n"]
[]
[null," \nЗаключение: Внутренних и поверхностных  дефектов типа нарушения сплошности материала не выявлено.\n",null,null,null,null,null,null,null,null,null,null,null,null,null,null,null,null,null,null,null,null,null,null,null,null,null,null,null,"Начальник лаборатории ТД, Н иРК                  "]
[null,"Дефектоскопист: ",null,null,"             Дьяков А.В.",null,null,null,null,null,null,null,null,null,null,null,null," \nПо результатам ВИК; D-муфта 114,5мм, D-нипель 113,1мм; Это менее допустимого диаметра D-116,0мм согласно «МР-ЦР 21-2019 от 17.01.2019г»"]
[null,"(квалификационное удостоверение НОАП-0042-3947 до 10.2027)    ",null," "]
[]
[null,null,null,null,null,null,null,null,null,null,null,null,null,null,null,null,null,null,null,null,null,"Начальник лаборатории ТД, Н иРК                  "]
[null,null,null,null,null,null,null,null,null,null,null,null,null,null,null,null,null,null,"Промыв внутренней поверхности."]
[null,"Начальник лаборатории ТД, Н иРК                                                                                                               К.А. Асеев"]
[null,null,null,null,null,null,null,null," "]